## 625试验数据
编号 | 材料 | 材料厚度 | 接头类型 | 光斑尺寸（mm） | 视觉系统 | 电流 | 正面保护气类型 | 正面保护气流量（L/min） | 背面保护气类型 | 背面保护气流量（L/min） | 激光功率 | 焊接速度 | 激光倾角 | 离焦量 | 送丝速度 | 焊丝 | 焊丝直径 | 焊缝宽度 | 熔深（mm） | 焊脚高度 | 焊缝形貌 | 内部质量 | 尺寸 | 拉伸性能（温度23℃） |  |  | 无损照片号 | 无损结果 | 弯曲性能 | 剪切性能 | 金相组织 | 工艺 | 挂靠项目任务号
[24 empty] | 抗拉强度MPa | 断后伸长率% | 屈服强度MPa
0-1 | Al-SiC潘 | 2mm | LS1对接 |  |  |  | Ar |  | Ar |  | 1500W | 0.8m/min |  | 256 | - |  | - |  |  |  | 0-1'!A1 |  |  | 161MPa | 0.5 | / |  | 0-1'!A1 |  |  |  | 铝基复材脉冲 | KF292421
0-2 | Al-SiC潘 | 2mm | 对接 |  |  |  | Ar |  | Ar |  | 1800W | 0.8m/min |  | 256 | - |  | - |  |  |  | 0-1'!A1 |  |  | 200MPa | 0.7 | / |  | 0-1'!A1 |  |  |  | 铝基复材脉冲
0-3 | Al-SiC潘 | 2mm | 对接 |  |  |  | Ar |  | Ar |  | 2000W | 0.8m/min |  | 256 | - |  | - |  |  |  | 0-1'!A1 |  |  | 209MPa | 0.9 | / |  | 0-1'!A1 |  |  |  | 铝基复材脉冲
3-1 | Al-SiC潘 | 2mm | 堆焊 |  |  |  | Ar |  | Ar |  | 2000W | 0.02m/s |  | 256 | - |  | - |  |  |  | 3-1'!A1 | [6 empty] | 3-1'!A1 |  |  |  | 铝基复材连续
3-2 | Al-SiC潘 | 2mm | 对接 |  |  | 50A | Ar |  | Ar |  | 1500W | 0.02m/s |  | 256 | - | 5B71 | - |  |  |  | 3-2'!A1 | 有气孔 |  |  |  |  | 有气孔 | 3-2'!A1 |  |  |  | 电弧复合焊
3-3 | Al-SiC潘 | 2mm | 对接 |  |  |  | Ar |  | Ar |  | 1500W | 0.015m/s |  | 256 | - |  | - |  |  |  | 3-3'!A1 | 有气孔 |  |  |  |  | 有气孔 | 3-3'!A1 |  |  |  | 铝基复材连续
3-4 | Al-SiC潘 | 2mm | 对接 |  |  |  | Ar |  | Ar |  | 1500W | 0.015m/s |  | 256 | - |  | - |  |  |  | 3-4'!A1 | 有气孔 |  |  |  |  | 有气孔 | 3-4'!A1 |  |  |  | 铝基复材连续
3-5 | Al-SiC潘 | 2mm | 对接 |  |  |  | Ar |  | Ar |  | 1500W | 0.015m/s |  | 256 | - | 5B71 | - |  |  |  | 3-5'!A1 | 有气孔 |  |  |  |  | 有气孔 | 3-5'!A1 |  |  |  | 铝基复材连续
3-6 | Al-SiC潘 | 2mm | 对接 |  |  |  | Ar |  | Ar |  | 1500W | 0.015m/s |  | 256 | 3m/min不匹配 | TC4 | [5 empty] | 有气孔 |  |  |  |  | 有气孔 |  |  |  |  | 铝基复材连续
3-7 | Al-SiC潘 | 2mm | 对接 |  |  |  | Ar |  | Ar |  | 1500W | 0.015m/s |  | 256 | 2m/min | TC4 |  |  |  |  | 3-7'!A1 | 有气孔 |  |  |  |  | 有气孔 | 3-7'!A1 |  |  |  | 铝基复材连续
3-8 | Al-SiC潘 | 2mm | 对接 |  |  |  | Ar |  | Ar |  | 1000W | 0.015m/s |  | 256 | 2m/min | TC4 |  |  |  |  | 3-8'!A1 | 有气孔 |  |  |  |  | 有气孔 | 3-8'!A1 |  |  |  | 铝基复材连续
3-9 | Al-SiC潘 | 2mm | 对接 |  |  |  | Ar |  | Ar |  | 1000W | 0.015m/s |  | 256 | [6 empty] | 3-9'!A1 | 有气孔 |  |  |  |  | 有气孔 | 3-9'!A1 |  |  |  | 铝基复材连续
3-10 | Al-SiC潘 | 2mm | 对接 |  |  |  | Ar |  | Ar |  | 1000W | 0.015m/s |  | 256 | [7 empty] | 有气孔 |  |  |  |  | 有气孔 |  |  |  |  | 铝基复材连续
3-11 | Al-SiC潘 | 2mm | 对接 |  |  |  | Ar |  | Ar |  | 1000W | 0.02m/s |  | 256 | [7 empty] | 有气孔 |  |  |  |  | 有气孔 |  |  |  |  | 铝基复材连续
3-12 | Al-SiC潘 | 2mm | 对接 |  |  |  | Ar |  | Ar |  | 1000W | 0.025m/s |  | 256 | [7 empty] | 有气孔 |  |  |  |  | 有气孔 |  |  |  |  | 铝基复材连续
3-13 | Al-SiC潘 | 2mm | 对接 |  |  |  | Ar |  | Ar |  | 1000W | 0.02m/s |  | 256 |  | TC4 | [5 empty] | 有气孔 |  |  |  |  | 有气孔 |  |  |  |  | 铝基复材连续
3-14 | Al-SiC潘 | 2mm | 对接 |  |  | 50A | Ar |  | Ar |  | 1000W | 0.025m/s |  | 256 |  | TC4 | [5 empty] | 有气孔 |  |  |  |  | 有气孔 |  |  |  |  | 铝基复材连续
3-16 | Al-SiC潘 | 2mm | 对接 |  |  |  | Ar |  | Ar |  | 2000W | 0.015m/s |  | 256 |  | Ti0箔，充Ar气填袋子 |  |  |  |  | 3-16'!A1 | 有气孔 |  |  |  |  | 有气孔 | 3-16'!A1 |  |  |  | 铝基复材连续
3-17 | Al-SiC潘 | 2mm | 对接 |  |  |  | Ar |  | Ar |  | 1000W | 0.015m/s |  | 256 |  | Ti0箔，充Ar气填袋子 |  |  |  |  | 3-17'!A1 | 有气孔 |  |  |  |  | 有气孔 | 3-17'!A1 |  |  |  | 铝基复材连续
242283 | Al-SiC潘 | 2mm | 脉冲堆焊 |  |  |  | Ar |  | Ar |  | 2700W | 0.013m/s |  | 256 | [6 empty] | 242283+242282+242281'!A1 | 有气孔 |  |  |  |  | 有气孔 | 242283+242282+242281'!A1
242281 | Al-SiC潘 | 2mm | 脉冲堆焊 |  |  |  | Ar |  | Ar |  | 2500W | 0.013m/s |  | 256 | [6 empty] | 242283+242282+242281'!A1 | 有气孔 |  |  |  |  | 有气孔 | 242283+242282+242281'!A1
242282 | Al-SiC潘 | 2mm | 脉冲堆焊 |  |  |  | Ar |  | Ar |  | 2300W | 0.013m/s |  | 256 | [6 empty] | 242283+242282+242281'!A1 | 有气孔 |  |  |  |  | 有气孔 | 242283+242282+242281'!A1
2-3 1 | Al-SiC潘 | 2mm |  |  |  |  | Ar |  | Ar |  | 2500W | 0.04m/s |  | 256 | [6 empty] | 2-3 1~4'!A1 | [6 empty] | 2-3 1~4'!A1
2-3 2 | Al-SiC潘 | 2mm |  |  |  |  | Ar |  | Ar |  | 2300W | 0.04m/s |  | 256 | [6 empty] | 2-3 1~4'!A1 | [6 empty] | 2-3 1~4'!A1
2-3 3 | Al-SiC潘 | 2mm |  |  |  |  | Ar |  | Ar |  | 2000W | 0.04m/s |  | 256 | [6 empty] | 2-3 1~4'!A1 | [6 empty] | 2-3 1~4'!A1
2-3 4 | Al-SiC潘 | 2mm |  |  |  |  | Ar |  | Ar |  | 2100W | 0.04m/s |  | 256 | [6 empty] | 2-3 1~4'!A1 | [6 empty] | 2-3 1~4'!A1
8-1 1 | Al-SiC潘 | 8mm | 连续堆焊 |  |  |  | Ar |  | Ar |  | 5000W | 0.02m/s |  | 256 | [6 empty] | 8-1 1~4'!A1 | 不合格未焊透 |  |  |  |  | 不合格未焊透 | 8-1 1~4'!A1
8-1 2 | Al-SiC潘 | 8mm | 连续堆焊 |  |  |  | Ar |  | Ar |  | 5000W | 0.04m/s |  | 256 | [6 empty] | 8-1 1~4'!A1 | 不合格未焊透 |  |  |  |  | 不合格未焊透 | 8-1 1~4'!A1
8-1 3 | Al-SiC潘 | 8mm | 连续堆焊 |  |  |  | Ar |  | Ar |  | 6800W | 0.02m/s |  | 256 | [6 empty] | 8-1 1~4'!A1 | 不合格 |  |  |  |  | 不合格 | 8-1 1~4'!A1
1 | SiCp15%-2A14Al | 2mm | 连续堆焊 |  |  |  | Ar |  | Ar |  | 1000W | 0.025m/s |  | 256 | [6 empty] | 1-5'!A1 | [6 empty] | 1-5'!A1
2 | SiCp15%-2A14Al | 2mm | 连续堆焊 |  |  |  | Ar |  | Ar |  | 3000W | 0.075m/s |  | 256 | [6 empty] | 1-5'!A1 | [6 empty] | 1-5'!A1
3 | SiCp15%-2A14Al | 2mm | 连续堆焊 |  |  |  | Ar |  | Ar |  | 3000W | 0.045m/s |  | 256 | [6 empty] | 1-5'!A1 | [6 empty] | 1-5'!A1
4 | SiCp15%-2A14Al | 2mm | 连续堆焊 |  |  |  | Ar |  | Ar |  | 2000W | 0.05m/s |  | 256 | [6 empty] | 1-5'!A1 | [6 empty] | 1-5'!A1
5 | SiCp15%-2A14Al | 2mm | 连续堆焊 |  |  |  | Ar |  | Ar |  | 2000W | 0.03m/s |  | 256 | [6 empty] | 1-5'!A1 | [6 empty] | 1-5'!A1
242271 | SiCp15%-2A14Al | 2mm | 脉冲对接 |  |  |  | Ar |  | Ar |  | 2000W | 0.013m/s |  | 256 | [6 empty] | 242271-242272'!A1 | 刚焊透 | [5 empty] | 242271-242272'!A1
242272 | SiCp15%-2A14Al | 2mm | 脉冲对接 |  |  |  | Ar |  | Ar |  | 2500W | 0.013m/s |  | 256 | [6 empty] | 242271-242272'!A1 | 无气孔 | [5 empty] | 242271-242272'!A1
8 | [6 empty] | Ar |  | Ar |  |  |  |  | 256
[7 empty] | Ar |  | Ar |  |  |  |  | 256
| Al-SiC潘 | [5 empty] | Ar |  | Ar |  |  |  |  | 256
242291 | Al-SiC潘 | 2mm | 对接脉冲连续修饰焊 |  |  |  | Ar |  | Ar |  | 2500W | 0.93m/s |  | 焦点上抬30 | [6 empty] | 242291'!A1 | [6 empty] | 242291'!A1
242291 | Al-SiC潘 | 2mm | 对接脉冲连续修饰焊修饰一半 |  |  |  | Ar |  | Ar |  | 2500W | 0.01m/s |  | 焦点上抬30 | [6 empty] | 242291'!A1 | [6 empty] | 242291'!A1
242292 | Al-SiC潘 | 2mm | 对接脉冲连续修饰焊 |  |  |  | Ar |  | Ar |  | 2500W | 0.013m/s |  | 焦点上抬30
242292 | Al-SiC潘 | 2mm | 对接脉冲连续修饰焊 |  |  |  | Ar |  | Ar |  | 2500W | 0.011m/s |  | 焦点上抬30
243151 | Al-SiC潘 | 2mm | 4层钛箔直流 |  |  |  | Ar |  | Ar |  | 1000W | 0.015m/s |  | 256
24491 | Al-SiC潘 | 2mm | 10层钛箔直流 |  |  |  | Ar |  | Ar |  | 1000W | 0.015m/s |  | 256
24491 | Al-SiC潘 | 2mm | 10层钛箔脉冲 |  |  |  | Ar |  | Ar |  | 2500W | 0.013m/s |  | 256
Al2451401 | SiCp15%-2A14Al | 2mm | 5层钛箔直流连续 |  |  |  | Ar |  | Ar |  | 1000W | 0.015m/s |  | 256 | [6 empty] | 2451401~2450406'!A1 | [6 empty] | 2451401~2450406'!A1
Al2451402 | SiCp15%-2A14Al | 2mm | 5层钛箔直流 |  |  |  | Ar |  | Ar |  | 1300W | 0.02m/s |  | 256 | [6 empty] | 2451401~2450406'!A1 | [6 empty] | 2451401~2450406'!A1
Al2451403 | SiCp15%-2A14Al | 2mm | 5层钛箔直流 |  |  |  | Ar |  | Ar |  | 1700W | 0.025m/s |  | 256 | [6 empty] | 2451401~2450406'!A1 | [6 empty] | 2451401~2450406'!A1
Al2451404 | SiCp15%-2A14Al | 2mm | 5层钛箔脉冲 |  |  |  | Ar |  | Ar |  | 2500W | 0.013m/s |  | 256 | [6 empty] | 2451401~2450406'!A1 | [6 empty] | 2451401~2450406'!A1
Al2451405 | SiCp15%-2A14Al | 2mm | 直流无钛箔 |  |  |  | Ar |  | Ar |  | 1000W | 0.015m/s |  | 256 | [6 empty] | 2451401~2450406'!A1 | [6 empty] | 2451401~2450406'!A1
Al2451406 | SiCp15%-2A14Al | 2mm | 直流无钛箔 |  |  |  | Ar |  | Ar |  | 1300W | 0.02m/s |  | 256 | [6 empty] | 2451401~2450406'!A1 | [6 empty] | 2451401~2450406'!A1
245141 | SiCp15%-2A14Al | 2mm | [11 empty] | 256 | [6 empty] | 245141-245142'!A1 | [6 empty] | 245141-245142'!A1
245142 | SiCp15%-2A14Al | 2mm | [11 empty] | 256 | [6 empty] | 245141-245142'!A1 | [6 empty] | 245141-245142'!A1
2410171-1 | SiCp15%-2A14Al | 2mm | 脉冲无钛箔板上堆焊 |  |  |  | Ar |  | Ar |  | 2000W | 0.025m/s |  | 256 | [6 empty] | 2410171-1~2410171-4'!A1 | [5 empty] | 9 | 2410171-1~2410171-4'!A1
2410171-2 | SiCp15%-2A14Al | 2mm | 脉冲无钛箔 |  |  |  | Ar |  | Ar |  | 2000W | 0.015m/s |  | 256 | [6 empty] | 2410171-1~2410171-4'!A1 | [5 empty] | 9 | 2410171-1~2410171-4'!A1
2410171-3 | SiCp15%-2A14Al | 2mm | 脉冲无钛箔 |  |  |  | Ar |  | Ar |  | 4000W | 0.03m/s |  | 256 | [6 empty] | 2410171-1~2410171-4'!A1 | [5 empty] | 9 | 2410171-1~2410171-4'!A1
2410171-4 | SiCp15%-2A14Al | 2mm | 脉冲无钛箔 |  |  |  | Ar |  | Ar |  | 4000W | 0.05m/s |  | 256 | [6 empty] | 2410171-1~2410171-4'!A1 | [5 empty] | 9 | 2410171-1~2410171-4'!A1
2410171-5 | SiCp15%-2A14Al | 2mm | 脉冲无钛箔 |  |  |  | Ar |  | Ar |  | 900W | 0.015m/s |  | 256 | [6 empty] | 2410171-5'!A1 | 不合格未焊透 |  |  |  |  | 9 | 2410171-5'!A1
2410171-6 | SiCp15%-2A14Al | 2mm | 脉冲无钛箔 |  |  |  | Ar |  | Ar |  | 1000W | 0.015m/s |  | 256 | [6 empty] | 2410171-6'!A1 | 不合格未焊透 |  |  |  |  | 9 | 2410171-6'!A1
2410172-1 | SiCp15%-2A14Al | 2mm | 脉冲无钛箔 |  |  |  | Ar |  | Ar |  | 2000W | 0.04m/s |  | 256 | [6 empty] | 2410172-1'!A1 | 焊裂 |  |  |  |  | 8 | 2410172-1'!A1
2410172-2 | SiCp15%-2A14Al | 2mm | 脉冲无钛箔 |  |  |  | Ar |  | Ar |  | 1100W | 0.015m/s |  | 256 | [6 empty] | 2410172-2'!A1 | 无气孔后半截未焊透 |  |  |  |  | 8 | 2410172-2'!A1
2410172-3 | SiCp15%-2A14Al | 2mm | 脉冲无钛箔 |  |  |  | Ar |  | Ar |  | 3000W | 0.06m/s |  | 256 | [6 empty] | 2410172-3'!A1 | 无气孔 |  |  |  |  | 8 | 2410172-3'!A1
2410172-4 | SiCp15%-2A14Al | 2mm | 脉冲无钛箔 |  |  |  | Ar |  | Ar |  | 4000W | 0.08m/s |  | 256 | [7 empty] | 未透全 |  |  |  |  | 8
2410172-5 | SiCp15%-2A14Al | 2mm | 脉冲无钛箔 |  |  |  | Ar |  | Ar |  | 4000W | 0.025m/s |  | 256 | [7 empty] | 脉冲无气孔 |  |  |  |  | 8
2410173-1 | SiCp15%-2A14Al | 2mm | 连续堆焊无钛箔 |  |  |  | Ar |  | Ar |  | 1000W | 0.025m/s |  | 256 | [6 empty] | 2410173'!A1 | 前半部分未焊透 |  |  |  |  | 7 | 2410173'!A1
2410173-2 | SiCp15%-2A14Al | 2mm | 连续堆焊无钛箔 |  |  |  | Ar |  | Ar |  | 3000W | 0.075m/s |  | 256 | [6 empty] | 2410173'!A1 | 裂有气孔 |  |  |  |  | 7 | 2410173'!A1
2410173-3 | SiCp15%-2A14Al | 2mm | 连续堆焊无钛箔 |  |  |  | Ar |  | Ar |  | 3000W | 0.045m/s |  | 256 | [6 empty] | 2410173'!A1 | 裂焊缝裂 |  |  |  |  | 7 | 2410173'!A1
2410173-4 | SiCp15%-2A14Al | 2mm | 连续堆焊无钛箔 |  |  |  | Ar |  | Ar |  | 2000W | 0.05m/s |  | 256 | [6 empty] | 2410173'!A1 | 裂前，无气孔 |  |  |  |  | 7 | 2410173'!A1
2410173-5 | SiCp15%-2A14Al | 2mm | 连续堆焊无钛箔 |  |  |  | Ar |  | Ar |  | 2000W | 0.03m/s |  | 256 | [6 empty] | 2410173-5'!A1 | 裂前，无气孔 |  |  |  |  | 7 | 2410173'!A1
2411111-1 | SiCp15%-2A14Al | 2mm | 连续对接加0.05mm锆箔1层 |  |  |  | Ar |  | Ar |  | 2000W | 0.03m/s |  | 256 | [6 empty] | 2411111-1'!A1 |  |  | 2411111-1'!A1 |  |  | 1 | 2411111-1'!A1
2411111-2 | SiCp15%-2A14Al | 2mm | 连续对接加0.03mm锆箔1层 |  |  |  | Ar |  | Ar |  | 2000W | 0.03m/s |  | 256 | [6 empty] | 2411111-2'!A1 |  |  | 2411111-2'!A1 |  |  | 2 | 2411111-2'!A1
241111-3 | SiCp15%-2A14Al | 2mm | 连续对接加0.03mm钛箔1层+加0.01mm锆箔3层 |  |  |  | Ar |  | Ar |  | 2000W | 0.03m/s |  | 256 | [6 empty] | 241111-3'!A1 |  |  | 241111-3'!A1 |  |  | 3 | 241111-3'!A1
241111-4 | SiCp15%-2A14Al | 2mm | 连续对接加0.05mm锆箔2层 |  |  |  | Ar |  | Ar |  | 2000W | 0.03m/s |  | 256 | [6 empty] | 241111-4'!A1 |  |  | 241111-4'!A1 |  |  | 4 | 241111-4'!A1
241113-1 | SiCp15%-2A14Al | 2mm | 连续对接加0.01mm钛箔1层 |  |  |  | Ar |  | Ar |  | 2000W | 0.03m/s |  | 256 | [6 empty] | 241113-1'!A1 | [6 empty] | 241113-1'!A1
241113-2 | SiCp15%-2A14Al | 2mm | 连续对接加0.05mm钛箔1层 |  |  |  | Ar |  | Ar |  | 2000W | 0.03m/s |  | 256 | [6 empty] | 241113-2'!A1 | [6 empty] | 241113-2'!A1
24129-1 | SiCp15%-2A14Al | 2mm | 连续对接加0.05mm钒箔1层 |  |  |  | Ar |  | Ar |  | 2000W | 0.03m/s |  | 256 | [6 empty] | 24129-1'!A1 | [6 empty] | 24129-1'!A1
24129-2 | SiCp15%-2A14Al | 2mm | 连续对接加0.05mm钒箔2层 |  |  |  | Ar |  | Ar |  | 2000W | 0.03m/s |  | 256 | [6 empty] | 24129-2'!A1 | [6 empty] | 24129-2'!A1
24129-3 | SiCp15%-2A14Al | 2mm | 连续对接加0.05mmTC4箔1层 |  |  |  | Ar |  | Ar |  | 2000W | 0.03m/s |  | 256 | [6 empty] | 24129-3'!A1 | [6 empty] | 24129-3'!A1
24129-4 | SiCp15%-2A14Al | 2mm | 连续对接加0.05mmTC4箔2层 |  |  |  | Ar |  | Ar |  | 2000W | 0.03m/s |  | 256 | [6 empty] | 24129-4'!A1 | [6 empty] | 24129-4'!A1
241115-1 | SiCp15%-2A14Al | 2mm | 连续对接加TA0 0-25um粉 |  |  |  | Ar |  | Ar |  | 3500W | 0.03m/s |  | 256 | [6 empty] | 241115-1'!A1 | 有气孔不合格 | [5 empty] | 241115-1'!A1
2410179 | SiCp15%-2A14Al | 2mm | LS1脉冲堆焊 |  |  |  | Ar |  | Ar |  | 4000W | 0.025m/s |  | 256 | [6 empty] | 2410179'!A1 | 有气孔少量 |  | 149 | 0.5 | / | 2 | 2410179'!A1
| SiCp15%-2A14Al | 2mm | LS2脉冲堆焊 |  |  |  | Ar |  | Ar |  | 4000W | 0.025m/s |  | 256 | [6 empty] | 2410179'!A1 | 有气孔少量 |  | 187 | 1 | / | 2 | 2410179'!A1
| SiCp15%-2A14Al | 2mm | LS3脉冲堆焊 |  |  |  | Ar |  | Ar |  | 4000W | 0.025m/s |  | 256 | [6 empty] | 2410179'!A1 | 有气孔少量 |  | 136 | 0.5 | / | 2 | 2410179'!A1
2410178 | SiCp15%-2A14Al | 2mm | LS1脉冲对接加0.01mm钛箔1层 |  |  |  | Ar |  | Ar |  | 4000W | 0.025m/s |  | 256 | [6 empty] | 2410178'!A1 | 有气孔多 |  | 153 | 1 | / | 4 | 2410178'!A1
| SiCp15%-2A14Al | 2mm | LS2脉冲对接加0.01mm钛箔1层 |  |  |  | Ar |  | Ar |  | 4000W | 0.025m/s |  | 256 | [6 empty] | 2410178'!A1 | 有气孔多 |  | 162 | 0.5 | / | 4 | 2410178'!A1
| SiCp15%-2A14Al | 2mm | LS3脉冲对接加0.01mm钛箔1层 |  |  |  | Ar |  | Ar |  | 4000W | 0.025m/s |  | 256 | [6 empty] | 2410178'!A1 | 有气孔多 |  | 182 | 0.5 | / | 4 | 2410178'!A1
2410177 | SiCp15%-2A14Al | 2mm | LS1脉冲对接加0.05mm钛箔1层 |  |  |  | Ar |  | Ar |  | 4000W | 0.025m/s |  | 256 | [6 empty] | 2410177'!A1 | 有气孔 |  | 121 | 0.5 | / | 4 | 2410177'!A1
| SiCp15%-2A14Al | 2mm | LS2脉冲对接加0.05mm钛箔1层 |  |  |  | Ar |  | Ar |  | 4000W | 0.025m/s |  | 256 | [6 empty] | 2410177'!A1 | 有气孔 |  | 224 | 1 | / | 4 | 2410177'!A1
| SiCp15%-2A14Al | 2mm | LS3脉冲对接加0.05mm钛箔1层 |  |  |  | Ar |  | Ar |  | 4000W | 0.025m/s |  | 256 | [6 empty] | 2410177'!A1 | 有气孔 |  | 157 | 0.5 | / | 4 | 2410177'!A1
2410176 | SiCp15%-2A14Al | 2mm | LS1连续对接加0.05mm钛箔1层 |  |  |  | Ar |  | Ar |  | 2000W | 0.03m/s |  | 256 | [6 empty] | 2410176'!A1 | 合格 |  | 287 | 2 | / | 5 | 2410176'!A1
| SiCp15%-2A14Al | 2mm | LS2连续对接加0.05mm钛箔1层 |  |  |  | Ar |  | Ar |  | 2000W | 0.03m/s |  | 256 | [6 empty] | 2410176'!A1 | 合格 |  | 256 | 1.5 | / | 5 | 2410176'!A1
| SiCp15%-2A14Al | 2mm | LS3连续对接加0.05mm钛箔1层 |  |  |  | Ar |  | Ar |  | 2000W | 0.03m/s |  | 256 | [6 empty] | 2410176'!A1 | 合格 |  | 246 | 1.5 | / | 5 | 2410176'!A1
2410175 | SiCp15%-2A14Al | 2mm | LS1连续对接加0.01mm钛箔1层 |  |  |  | Ar |  | Ar |  | 2000W | 0.03m/s |  | 256 | [6 empty] | 2410175'!A1 | 有气孔 |  | 206 | 1 | / | 6 | 2410175'!A1
| SiCp15%-2A14Al | 2mm | LS2连续对接加0.01mm钛箔1层 |  |  |  | Ar |  | Ar |  | 2000W | 0.03m/s |  | 256 | [6 empty] | 2410175'!A1 | 有气孔 |  | 207 | 0.5 | / | 6 | 2410175'!A1
| SiCp15%-2A14Al | 2mm | LS3连续对接加0.01mm钛箔1层 |  |  |  | Ar |  | Ar |  | 2000W | 0.03m/s |  | 256 | [6 empty] | 2410175'!A1 | 有气孔 |  | 212 | 1 | / | 6 | 2410175'!A1
2410174 | SiCp15%-2A14Al | 2mm | LS1脉冲对接加0.05mm钛箔2层 |  |  |  | Ar |  | Ar |  | 4000W | 0.025m/s |  | 256 | [6 empty] | 2410174'!A1 | 有气孔 |  | 213 | 1 | / | 3 | 2410174'!A1
| SiCp15%-2A14Al | 2mm | LS2脉冲对接加0.05mm钛箔2层 |  |  |  | Ar |  | Ar |  | 4000W | 0.025m/s |  | 256 | [6 empty] | 2410174'!A1 | 有气孔 |  | 252 | 1 | / | 3 | 2410174'!A1
| SiCp15%-2A14Al | 2mm | LS3脉冲对接加0.05mm钛箔2层 |  |  |  | Ar |  | Ar |  | 4000W | 0.025m/s |  | 256 | [6 empty] | 2410174'!A1 | 有气孔 |  | 215 | 0.5 | / | 3 | 2410174'!A1
24101713 | SiCp15%-2A14Al | 2mm | LS1连续对接加0.05mm钛箔2层 |  |  |  | Ar |  | Ar |  | 2000W | 0.03m/s |  | 256 | [6 empty] | 24101713'!A1 | 有气孔不合格 |  | 206 | 0.5 | / | 3 | 24101713'!A1
| SiCp15%-2A14Al | 2mm | LS2连续对接加0.05mm钛箔2层 |  |  |  | Ar |  | Ar |  | 2000W | 0.03m/s |  | 256 | [6 empty] | 24101713'!A1 | 有气孔不合格 |  | 216 | 1 | / | 3 | 24101713'!A1
| SiCp15%-2A14Al | 2mm | LS3连续对接加0.05mm钛箔2层 |  |  |  | Ar |  | Ar |  | 2000W | 0.03m/s |  | 256 | [6 empty] | 24101713'!A1 | 有气孔不合格 |  | 304 | 2 | / | 3 | 24101713'!A1
24101712 | SiCp15%-2A14Al | 2mm | LS1连续对接 |  |  |  | Ar |  | Ar |  | 3000W | 0.06m/s |  | 256 | [6 empty] | 24101712'!A1 | 有气孔不合格 |  | 122 | 0.5 | / | 1 | 24101712'!A1
| SiCp15%-2A14Al | 2mm | LS2连续对接 |  |  |  | Ar |  | Ar |  | 3000W | 0.06m/s |  | 256 | [6 empty] | 24101712'!A1 | 有气孔不合格 |  | 181 | 1 | / | 1 | 24101712'!A1
| SiCp15%-2A14Al | 2mm | LS3连续对接 |  |  |  | Ar |  | Ar |  | 3000W | 0.06m/s |  | 256 | [6 empty] | 24101712'!A1 | 有气孔不合格 |  | 152 | 0.5 | / | 1 | 24101712'!A1
24101710 | SiCp15%-2A14Al | 2mm | LS1脉冲堆焊 |  |  |  | Ar |  | Ar |  | 4000W | 0.025m/s |  | 256 | [6 empty] | 24101710'!A1 | 有气孔多 |  | 126 | 0.5 | / | 1 | 24101710'!A1
| SiCp15%-2A14Al | 2mm | LS2脉冲堆焊 |  |  |  | Ar |  | Ar |  | 4000W | 0.025m/s |  | 256 | [6 empty] | 24101710'!A1 | 有气孔多 |  | 187 | 1 | / | 1 | 24101710'!A1
| SiCp15%-2A14Al | 2mm | LS3脉冲堆焊 |  |  |  | Ar |  | Ar |  | 4000W | 0.025m/s |  | 256 | [6 empty] | 24101710'!A1 | 有气孔多 |  | 151 | 0.5 | / | 1 | 24101710'!A1
24101711 | SiCp15%-2A14Al | 2mm | LS1连续对接 |  |  |  | Ar |  | Ar |  | 2000W | 0.03m/s |  | 256 | [6 empty] | 24101711'!A1 | 有气孔不合格 |  | 142 | 0.5 | / | 2 | 24101711'!A1
| SiCp15%-2A14Al | 2mm | LS2连续对接 |  |  |  | Ar |  | Ar |  | 2000W | 0.03m/s |  | 256 | [6 empty] | 24101711'!A1 | 有气孔不合格 |  | 115 | 0.5 | / | 2 | 24101711'!A1
| SiCp15%-2A14Al | 2mm | LS3连续对接 |  |  |  | Ar |  | Ar |  | 2000W | 0.03m/s |  | 256 | [6 empty] | 24101711'!A1 | 有气孔不合格 |  | 109 | 0.5 | / | 2 | 24101711'!A1
241022-10 | SiCp15%-2A14Al | 2mm |  |  |  |  | Ar |  | Ar |  | 4000W | 0.025m/s |  | 256 | [6 empty] | 241022-10'!A1 | [5 empty] | 2 | 241022-10'!A1
241022-5 | SiCp15%-2A14Al | 2mm |  |  |  |  | Ar |  | Ar |  |  |  |  | 256 | [6 empty] | 241022-5'!A1 | [6 empty] | 241022-5'!A1
2025410-1 | SiCp15%-2A14Al | 2mm | LS1连续对接 |  |  |  | Ar |  | Ar |  | 2000W | 0.03m/s |  | 256 |  | 钛箔0.05*1 |  |  |  |  | 2025410-1'!A1 | 无气孔 |  | 210 | 0.3 | / | 2 | 2025410-1'!A1
| SiCp15%-2A14Al | 2mm | LS2连续对接 |  |  |  | Ar |  | Ar |  | 2000W |  |  | 256 | [6 empty] | 2025410-1'!A1 | 无气孔 |  | 198 | 0.2 | / | 2 | 2025410-1'!A1
| SiCp15%-2A14Al | 2mm | LS3连续对接 |  |  |  | Ar |  | Ar |  | 2000W |  |  | 256 | [6 empty] | 2025410-1'!A1 | 无气孔 |  | 219 | 0.2 | / | 2 | 2025410-1'!A1
2025410-2 | SiCp15%-2A14Al | 2mm | LS1连续对接 |  |  |  | Ar |  | Ar |  | 2000W | 0.03m/s |  | 256 |  | 锆箔0.05*1 |  |  |  |  | 2025410-2'!A1 | 无气孔 |  | 119 | 0.1 | / | 1 | 2025410-2'!A1
| SiCp15%-2A14Al | 2mm | LS2连续对接 |  |  |  | Ar |  | Ar |  | 2000W |  |  | 256 | [6 empty] | 2025410-2'!A1 | 无气孔 |  | 322 | 0.4 | / | 1 | 2025410-2'!A1
| SiCp15%-2A14Al | 2mm | LS3连续对接 |  |  |  | Ar |  | Ar |  | 2000W |  |  | 256 | [6 empty] | 2025410-2'!A1 | 无气孔 |  | 260 | 0.3 | / | 1 | 2025410-2'!A1
2025410-3 | SiCp15%-2A14Al | 2mm | LS1连续对接 |  |  |  | Ar |  | Ar |  | 2000W | 0.03m/s |  | 256 |  | 钛箔0.02*3+锆箔0.03*1 |  |  |  |  | 2025410-3'!A1 | 无气孔 |  | 247 | 0.3 | / | 3 | 2025410-3'!A1
| SiCp15%-2A14Al | 2mm | LS2连续对接 |  |  |  | Ar |  | Ar |  | 2000W |  |  | 256 | [6 empty] | 2025410-3'!A1 | 无气孔 |  | 298 | 0.4 | / | 3 | 2025410-3'!A1
| SiCp15%-2A14Al | 2mm | LS3连续对接 |  |  |  | Ar |  | Ar |  | 2000W |  |  | 256 | [6 empty] | 2025410-3'!A1 | 无气孔 |  | 301 | 0.5 | / | 3 | 2025410-3'!A1
20250427-1 | SiCp15%-2A14Al | 2mm | LS3连续对接，钛箔0.01*3+锆箔0.01*3 |  |  |  | Ar |  | Ar |  | 2000W | 0.03m/s |  | 256 |  | 钛箔0.01*3+锆箔0.01*3 |  |  |  |  | 20250427-3'!A1 |  |  | 299 | 1 |  | 1 | 20250427-3'!A1
| SiCp15%-2A14Al | 2mm | LS3连续对接，钛箔0.01*3+锆箔0.01*3 |  |  |  | Ar |  | Ar |  | 2000W | 0.03m/s |  | 256 | [6 empty] | 20250427-3'!A1 |  |  | 314 | 0.5 |  | 1 | 20250427-3'!A1
| SiCp15%-2A14Al | 2mm | LS3连续对接，钛箔0.01*3+锆箔0.01*3 |  |  |  | Ar |  | Ar |  | 2000W | 0.03m/s |  | 256 | [6 empty] | 20250427-3'!A1 |  |  | 215 | 0.5 |  | 1 | 20250427-3'!A1
20250427-2 | SiCp15%-2A14Al | 2mm | LS3连续对接，锆箔0.05*1 |  |  |  | Ar |  | Ar |  | 2000W | 0.03m/s |  | 256 |  | 锆箔0.05*1 |  |  |  |  | 20250427-1'!A1 |  |  | 232 | 0.5 |  | 2 | 20250427-1'!A1
| SiCp15%-2A14Al | 2mm | LS3连续对接，锆箔0.05*1 |  |  |  | Ar |  | Ar |  | 2000W | 0.03m/s |  | 256 | [6 empty] | 20250427-1'!A1 |  |  | 237 | 0.5 |  | 2 | 20250427-1'!A1
| SiCp15%-2A14Al | 2mm | LS3连续对接，锆箔0.05*1 |  |  |  | Ar |  | Ar |  | 2000W | 0.03m/s |  | 256 | [6 empty] | 20250427-1'!A1 |  |  | 199 | 0.5 |  | 2 | 20250427-1'!A1
20250427-3 | SiCp15%-2A14Al | 2mm | LS4连续对接，钛箔0.05*1 |  |  |  | Ar |  | Ar |  | 2000W | 0.03m/s |  | 256 |  | 钛箔0.05*1 |  |  |  |  | 20250427-2'!A1 |  |  | 342 | 1 |  | 3 | 20250427-2'!A1
| SiCp15%-2A14Al | 2mm | LS5连续对接，钛箔0.05*1 |  |  |  | Ar |  | Ar |  | 2000W | 0.03m/s |  | 256 | [6 empty] | 20250427-2'!A1 |  |  | 339 | 1 |  | 3 | 20250427-2'!A1
| SiCp15%-2A14Al | 2mm | LS6连续对接，钛箔0.05*1 |  |  |  | Ar |  | Ar |  | 2000W | 0.03m/s |  | 256 | [6 empty] | 20250427-2'!A1 |  |  | 308 | 1.5 |  | 3 | 20250427-2'!A1
20250424-1 | Al-SiC潘 | 8mm | 堆焊 |  |  |  | Ar |  | Ar |  | 6800W | 0.02m/s |  | 256 | [6 empty] | 20250424厚板8mm'!A1 | [5 empty] | 1 | 20250424厚板8mm'!A1
| Al-SiC潘 | 8mm | 堆焊 |  |  |  | Ar |  | Ar |  | 6800W | 0.02m/s |  | 256 | [6 empty] | 20250424厚板8mm'!A1 | [5 empty] | 1 | 20250424厚板8mm'!A1
| Al-SiC潘 | 8mm | 堆焊 |  |  |  | Ar |  | Ar |  | 6800W | 0.02m/s |  | 256 | [6 empty] | 20250424厚板8mm'!A1 | [5 empty] | 1 | 20250424厚板8mm'!A1
20250424-2 | Al-SiC潘 | 8mm | 堆焊 |  |  |  | Ar |  | Ar |  | 6500W | 0.05m/s |  | 256 | [6 empty] | 20250424厚板8mm'!A1 | [5 empty] | 2 | 20250424厚板8mm'!A1
| Al-SiC潘 | 8mm | 堆焊 |  |  |  | Ar |  | Ar |  | 6500W | 0.05m/s |  | 256 | [6 empty] | 20250424厚板8mm'!A1 | [5 empty] | 2 | 20250424厚板8mm'!A1
| Al-SiC潘 | 8mm | 堆焊 |  |  |  | Ar |  | Ar |  | 6500W | 0.05m/s |  | 256 | [6 empty] | 20250424厚板8mm'!A1 | [5 empty] | 2 | 20250424厚板8mm'!A1
20250424-3 | Al-SiC潘 | 8mm | 堆焊 |  |  |  | Ar |  | Ar |  | 8000W | 0.05m/s |  | 256 | [6 empty] | 20250424厚板8mm'!A1 | [5 empty] | 3 | 20250424厚板8mm'!A1
| Al-SiC潘 | 8mm | 堆焊 |  |  |  | Ar |  | Ar |  | 8000W | 0.05m/s |  | 256 | [6 empty] | 20250424厚板8mm'!A1 | [5 empty] | 3 | 20250424厚板8mm'!A1
| Al-SiC潘 | 8mm | 堆焊 |  |  |  | Ar |  | Ar |  | 8000W | 0.05m/s |  | 256 | [6 empty] | 20250424厚板8mm'!A1 | [5 empty] | 3 | 20250424厚板8mm'!A1
20250509-1 | SiCp15%-2A14Al | 8mm | LS1对接 |  |  |  | Ar |  | Ar |  | 8500W | 0.05m/s |  | 256 | [6 empty] | 20250509-1'!A1 | [5 empty] | 1不合格 | 20250509-1'!A1
| SiCp15%-2A14Al | 8mm | LS2对接 |  |  |  | Ar |  | Ar |  | 8500W | 0.05m/s |  | 256 | [6 empty] | 20250509-1'!A1 | [5 empty] | 1 | 20250509-1'!A1
| SiCp15%-2A14Al | 8mm | LS3对接 |  |  |  | Ar |  | Ar |  | 8500W | 0.05m/s |  | 256 | [6 empty] | 20250509-1'!A1 | [5 empty] | 1 | 20250509-1'!A1
20250509-2 | SiCp15%-2A14Al | 8mm | LS1对接，钛箔0.05*1 |  |  |  | Ar |  | Ar |  | 8500W | 0.05m/s |  | 256 |  | 钛箔0.05*1 |  |  |  |  | 20250509-2'!A1 | [5 empty] | 2合格 | 20250509-2'!A1
| SiCp15%-2A14Al | 8mm | LS2对接，钛箔0.05*1 |  |  |  | Ar |  | Ar |  | 8500W | 0.05m/s |  | 256 | [6 empty] | 20250509-2'!A1 | [5 empty] | 2 | 20250509-2'!A1
| SiCp15%-2A14Al | 8mm | LS3对接，钛箔0.05*1 |  |  |  | Ar |  | Ar |  | 8500W | 0.05m/s |  | 256 | [6 empty] | 20250509-2'!A1 | [5 empty] | 2 | 20250509-2'!A1
20250515-1 | SiCp15%-2A14Al | 2mm | LS1对接，钛箔0.05*1 |  |  |  | Ar |  | Ar |  | 2000W | 0.03m/s |  | 256
| SiCp15%-2A14Al | 2mm | LS2对接，钛箔0.05*1 |  |  |  | Ar |  | Ar |  | 2000W | 0.03m/s |  | 256
| SiCp15%-2A14Al | 2mm | LS3对接，钛箔0.05*1 |  |  |  | Ar |  | Ar |  | 2000W | 0.03m/s |  | 256
20250515-2 | SiCp15%-2A14Al | 2mm | LS1对接，锆箔0.05*1 |  |  |  | Ar |  | Ar |  | 2000W | 0.03m/s |  | 256
| SiCp15%-2A14Al | 2mm | LS2对接，锆箔0.05*1 |  |  |  | Ar |  | Ar |  | 2000W | 0.03m/s |  | 256
| SiCp15%-2A14Al | 2mm | LS3对接，锆箔0.05*1 |  |  |  | Ar |  | Ar |  | 2000W | 0.03m/s |  | 256
20250515-3 | SiCp15%-2A14Al | 2mm | LS1对接，钛箔0.01*3锆箔0.03*1 |  |  |  | Ar |  | Ar |  | 2000W | 0.03m/s |  | 256
| SiCp15%-2A14Al | 2mm | LS2对接，钛箔0.01*3锆箔0.03*1 |  |  |  | Ar |  | Ar |  | 2000W | 0.03m/s |  | 256
| SiCp15%-2A14Al | 2mm | LS3对接，钛箔0.01*3锆箔0.03*1 |  |  |  | Ar |  | Ar |  | 2000W | 0.03m/s |  | 256
20250617-1 | SiCp15%-2A14Al | 8mm | S-1对接，钛箔0.05*1 |  |  |  | Ar | 25 | Ar | 25 | 8500W | 0.05m/s | 10度 | 256 |  | 钛箔0.05*1 |  |  |  |  | 20250617-1'!A1 | 裂纹 |  | 194 | 0.5 | 169 | 不合格
| SiCp15%-2A14Al | 8mm | S-2对接，钛箔0.05*1 |  |  |  | Ar | 25 | Ar | 25 | 8500W | 0.05m/s | 10度 | 256 | [6 empty] | 20250617-1'!A1 | 裂纹 |  | 233 | 1.5 | 171 | 不合格
| SiCp15%-2A14Al | 8mm | X-1对接，钛箔0.05*1 |  |  |  | Ar | 25 | Ar | 25 | 8500W | 0.05m/s | 10度 | 256 | [6 empty] | 20250617-1'!A1 | 裂纹 |  | 237 | 2 | 165 | 不合格
| SiCp15%-2A14Al | 8mm | X-2对接，钛箔0.05*1 |  |  |  | Ar | 25 | Ar | 25 | 8500W | 0.05m/s | 10度 | 256 | [6 empty] | 20250617-1'!A1 | 裂纹 |  | 228 | 1 | 171 | 不合格
20250423 | SiCp15%-2A14Al | 2mm | LS1对接，锆箔0.03*1+钛箔0.01+SiC粉末+钛箔0.01+锆箔0.03*1 |  |  |  | Ar |  | Ar |  | 2000W | 0.03m/s |  | 256 |  | 锆箔0.03*1+钛箔0.01+SiC粉末+钛箔0.01+锆箔0.03*1 |  |  |  |  | 20250423'!A1 | 合格 |  | 102 | / | / | 23
| SiCp15%-2A14Al | 2mm | LS1对接，锆箔0.03*1+钛箔0.01+SiC粉末+钛箔0.01+锆箔0.03*1 |  |  |  | Ar |  | Ar |  | 2000W | 0.03m/s |  | 256 | [6 empty] | 20250423'!A1 | 合格 |  | / | / | / | 23
| SiCp15%-2A14Al | 2mm | LS1对接，锆箔0.03*1+钛箔0.01+SiC粉末+钛箔0.01+锆箔0.03*1 |  |  |  | Ar |  | Ar |  | 2000W | 0.03m/s |  | 256 | [6 empty] | 20250423'!A1 | 合格 |  | / | / | / | 23
20250422 | SiCp15%-2A14Al | 2mm | LS1对接，锆箔0.03*1+钛箔0.01+SiC粉末+钛箔0.01+锆箔0.03*1 |  |  |  | Ar |  | Ar |  | 2000W | 0.03m/s |  | 256 | [6 empty] | 20250422'!A1 | 合格 |  | 235 | 0.5 | / | 1
| SiCp15%-2A14Al | 2mm | LS1对接，锆箔0.03*1+钛箔0.01+SiC粉末+钛箔0.01+锆箔0.03*1 |  |  |  | Ar |  | Ar |  | 2000W | 0.03m/s |  | 256 | [6 empty] | 20250422'!A1 | 合格 |  | / | / | / | 1
| SiCp15%-2A14Al | 2mm | LS1对接，锆箔0.03*1+钛箔0.01+SiC粉末+钛箔0.01+锆箔0.03*1 |  |  |  | Ar |  | Ar |  | 2000W | 0.03m/s |  | 256 | [6 empty] | 20250422'!A1 | 合格 |  | / | / | / | 1